## granulo MA
| CARRETERA | PUNO - ILAVE
| TRAMO | Km. 1363+000 - Km. 1413+000
| PROYECTO | ESTUDIO DEFINITIVO PARA EL MANTENIMIENTO PERIÓDICO DE LA
CARRETERA PUNO - DESAGUADERO TRAMO PUNO - ILAVE
DESCRIPCIÓN |  | Mezcla Asfáltica para base
MATERIAL |  | Base Existente + Mortero Asfáltico
CONTROL |  | verificación de Faja de trabajo. | [14 empty] | 511.32 | 72
Análisis Granulométrico. | [16 empty] | 1200 | 54
Tamices | Abertura | Porcentajes que pasa (%) |  |  |  |  | Especificación |  |  | Datos Diseño
[5 empty] | Prom. |  | limites del material recuperado | [6 empty] | 0 | 76.2 | 0 | 3" | 100 | 76.2 | 0
ASTM | (mm) | [12 empty] | 3" | 76.2 | 100 | 2 1/2" | 100 | 63.5 | 0
3" | 76.2 | [12 empty] | 0 | 63.5 | 0 | 2" | 100 | 50.6 | 0
2 1/2" | 63.5 | 100 |  |  | 100 |  |  |  |  | 42.61 | % | Fino |  | 2 1/2" | 63.5 | 100 | 1 1/2" | 100 | 38.1 | 0
2" | 50.6 | 100 |  |  | 100 |  |  |  |  | 57.39 | % | Grava |  | 0 | 50.6 | 0 | 1" | 100 | 25.4 | 0
1 1/2" | 38.1 | 100 |  |  | 100 |  | 100 | - | 100 |  |  |  |  | 2" | 50.6 | 100 | 3/4" | 100 | 19.05 | 0
1" | 25.4 | 100 |  |  | 100 |  | 80 | - | 100 |  |  |  |  | 0 | 38.1 | 0 | 1/2" | 100 | 12.7 | 0
3/4" | 19.05 |  |  |  |  | #DIV/0! | [7 empty] | 1 1/2" | 38.1 | 100 | 3/8" | 100 | 9.525 | 0
1/2" | 12.7 |  |  |  |  | #DIV/0! | [7 empty] | 0 | 25.4 | 0 | 1/4" | 100 | 6.35 | 0
3/8" | 9.525 |  |  |  |  | #DIV/0! | [7 empty] | 1" | 25.4 | 100 | Nº4 | 100 | 4.75 | 0
1/4" | 6.35 |  |  |  |  | #DIV/0! | [7 empty] | 0 | 19.05 | 0 | Nº8 | 100 | 2.36 | 0
Nº4 | 4.75 | 42.61 |  |  | 42.61 |  | 25 | - | 85 | 5.21 | % | arcilla |  | 3/4" | 19.05 | 100 | Nº10 | 100 | 2 | 0
Nº8 | 2.36 | 29.27 |  |  | 29.27 |  | 10 | - | 65 | 21.85 | % | Fino |  | 0 | 12.7 | 0 | Nº16 | 100 | 1.18 | 0
Nº10 | 2 |  |  |  |  | #DIV/0! |  |  |  |  | % | fino |  | 1/2" | 12.7 | 100 | Nº30 | 100 | 0.6 | 0
Nº16 | 1.18 |  |  |  |  | #DIV/0! |  |  |  |  | % |  |  | 0 | 9.525 | 0 | Nº40 | 100 | 0.42 | 0
Nº30 | 0.6 |  |  |  |  | #DIV/0! |  |  |  |  | % |  |  | 3/8" | 9.525 | 100 | Nº50 | 100 | 0.3 | 0
Nº40 | 0.42 |  |  |  |  | #DIV/0! |  |  |  |  | % |  |  | 0 | 6.35 | 0 | Nº80 | 100 | 0.18 | 0
Nº50 | 0.3 | 10.83 |  |  | 10.83 |  | 5 | - | 25 | 41.84 | % | Grava |  | 1/4" | 6.35 | 100 | Nº100 | 100 | 0.15 | 0
Nº80 | 0.18 |  |  |  |  | #DIV/0! |  |  |  |  | % |  |  | 0 | 4.75 | 0 | Nº200 | 100 | 0.075 | 0
Nº100 | 0.15 |  |  |  |  | #DIV/0! |  |  |  |  | % |  |  | Nº4 | 4.75 | 100
Nº200 | 0.075 | 5.21 |  |  | 5.21 |  | 3 | - | 15 | 31.1 | % | CAF |  | 0 | 2.36 | 0
PASA | [9 empty] | 4 | 4.5 | 5 | 5.5 | Nº8 | 2.36 | 100
INDICE PLÁSTICO |  | 8.3 |  |  |  | 8.3 |  |  |  | 100 | porcentajes de pruebas
Ipx%N°200 | <72 | 43.243 |  |  |  | 43.243
[14 empty] | 0 | 2 | 0
5.21
5.3 | 2400 | 12720 | 3.11004 | 31.1 |  | 0 |  |  |  | 27.06 |  |  |  | Nº10 | 2 | 100
2.7 | 7000 | 18900 |  |  |  | 5.21 |  |  |  | 41.84 |  |  |  | 0 | 1.18 | 0 |  | 31.1
2 | 1050 | 2100 | [11 empty] | Nº16 | 1.18 | 100
2.5 | 2000 | 5000 | [11 empty] | 0 | 0.6 | 0
| 12450 | 38720 | [11 empty] | Nº30 | 0.6 | 100 |  | 2.488
[14 empty] | Nº40 | 0.42 | 0 | 58.25
[14 empty] | Nº40 | 0.42 | 100 | 39.25
[14 empty] | Nº50 | 0.3 | 0
[14 empty] | Nº50 | 0.3 | 100
[14 empty] | Nº80 | 0.18 | 0
[14 empty] | Nº80 | 0.18 | 100
[14 empty] | Nº100 | 0.15 | 0
[14 empty] | Nº100 | 0.15 | 100
[14 empty] | Nº200 | 0.075 | 0
[14 empty] | Nº200 | 0.075 | 100

## 3.5%
% de diseño
[11 empty] | %grava | 57.39 | % |  | A | B | C
[15 empty] | 5.91 | 6.05 | 5.78
DATOS GENERALES | [10 empty] | %arena | 42.61 | % |  | 5.83 | 6.05 | 5.96
CLIENTE | : PROVIAS NACIONAL | [13 empty] | 5.9 | 5.99 | 6
UBICACION | : PUNO | [9 empty] | Grav Esp. Bulk |  |  |  | 6 | 5.9 | 5.94
OBRA | : MANTENIMIENTO PERIÓDICO DE LA CARRETERA PUNO - ILAVE | [9 empty] | Grava | 2.45 | g/cc |  | 6 | 6.1 | 5.96
[11 empty] | Arena | 2.53 | g/cc |  | 5.98 | 6.02 | 5.89
DATOS DE LA MUESTRA | [14 empty] | 5.936667 | 6.018333 | 5.921667
DISEÑO | : MEZCLA ASFÁLTICA PARA BASE
PROCEDENCIA | : MATERIAL EXISTENTE EN PLATAFORMA
FECHA | : 8 DE MAYO DEL 2009
RECICLADO | : BASE EXISTENTE + MORTERO ASFÁLTICA
ENSAYO MARSHALL MODIFICADO
ASTM D-1559
ASFALTO |  |  |  | AGREGADO
Tipo y Grado |  |  | PEN 85/100 | Agregado Grueso en peso de la Mezcla, % |  |  |  |  | 57.37754637
Asfalto en Emulsion, % |  |  | 62 | Agregado Fino en peso de la Mezcla, % |  |  |  |  | 42.60075363
Gravedad especifica del asfalto ( B ), g/cc |  |  | 1.018 | Gravedad Esp. Bulk del Agregado ( C ), g/cc |  |  |  |  | 2.483461 |  |  |  |  | 4.7 | 1.3 | 6
Asfalto residual en la mezcla ( A ), % |  |  | 2.17%
MEZCLA Y COMPACTACION |  |  |  | PRUEBA
Agua de mezcla, % |  |  | 6 | Fecha ensayo muestra seca |  |  |  |  | 2009-05-06
Agua de compactación, % |  |  | 2.58 | Fecha rotacion muestra inmersa |  |  |  |  | 2009-05-06
Fecha de compactación |  |  | 2009-05-04 | Fecha ensayo muestra humeda |  |  |  |  | 2009-05-08 |  |  | A | B | C
[11 empty] | Ф | 10.25 | 10.29 | 10.23
PORCENTAJE DE EMULSION CSS-1 : 3.5% | [10 empty] | espesor | 5.98 | 6.02 | 5.89
DATOS MUESTRA COMPACTADA |  | SECO |  |  |  | SATURADO |  |  |  |  | Volumen | 493.4462 | 500.6315 | 484.1249
|  |  | 1 | 2 | PROM. |  | 3 | 4 | PROM. |  | espesor mm | 59.8 | 60.2 | 58.9
DENSIDAD BULK | [11 empty] | 1.09 | 1.09 | 1.09
Peso de la probeta en aire ( D ) |  |  | 990.5 | 991.5 | 991
Peso de la probeta en agua ( E ) |  |  | 518.7 | 513.1 | 515.9
Peso de la probeta SSD ( F ) |  |  | 992.4 | 994.2 | 993.3
Volumen por desplazamiento |  |  | 473.7 | 481.1 | 477.4
Peso Espec.Bulk Probeta ( G ) |  |  | 2.090986 | 2.060902 | 2.075944
Peso Espec.seco Bulk probeta |  |  | 1.988434 | 1.961021 | 1.974727
Espesor ( mm.) |  |  | 5.936667 | 6.018333 | 5.9775 |  | 5.921667 | 5.9 | 5.910833 |  |  |  | KN | LBf
ESTABILIDAD | [12 empty] | 1 | 224.8089 |  | 5829.294777
Lectura de la prensa marshall (KN) |  |  | 12.34 | 12.78 | 12.56 |  | 12.1525 | 12.1525 | 12.1525
Estabilidad sin corregir |  |  | 2774.141826 | 2873.057742 | 2823.599784 |  | 2731.99 | 2731.99 | 2731.99
Factor de correccion |  |  | 1.09 | 1.09 | 1.09 |  | 1.09 | 1.09 | 1.09
Estabilidad corregida ( S ) |  |  | 3023.815 | 3131.633 | 3077.724 |  | 2977.869 | 2977.869 | 2977.869 | 0.9675557
Fluencia |  |  | 9.8 | 13.3 | 11.55 |  | 12.55 | 12.55 | 12.55 | (0.01") |  | 230 |  |  |  | (0.001") | 0.01 | 10
CONTENIDO DE HUMEDAD
Peso muestra fallada ( H ) |  |  | 1058.7433 | 1123.5321 | 1091.1377 |  | 1127.2193 | 1127.2193 | 1127.2193
Peso muestra seca estufa ( I ) |  |  | 1005 | 1066.5 | 1035.75 |  | 1109 | 1109 | 1109
Contenido de Humedad ( K ) |  |  | 5.157418 | 5.093325 | 5.125372 |  | 1.642502 | 1.642502 | 1.642502 | [5 empty] | 1070
Humedad Absorbida | [6 empty] | 3.48287
Vacios totales maximos, % |  |  | 19.90709 | 21.01128 | 20.45918 | [7 empty] | 1058.743 | 1123.532 | 1127.219
[12 empty] | 122 |  |  |  | 496
[12 empty] | 117 |  |  |  | 491
[12 empty] | 5 |  |  |  | 5
[12 empty] | 28.5 |  |  |  | 99.5
[12 empty] | 93.5 | 5.347594 |  |  | 396.5 | 1.261034

## 4%
[14 empty] | A | B | C
[11 empty] | % de diseño |  |  | 6.04 | 5.88 | 5.78
[11 empty] | %grava | 57.39 | % | 6 | 5.9 | 5.72
[11 empty] | %arena | 42.61 | % | 5.96 | 5.94 | 5.72
DATOS GENERALES | [13 empty] | 5.95 | 5.93 | 5.81
CLIENTE | : PROVIAS NACIONAL | [12 empty] | 6.11 | 5.96 | 5.83
UBICACION | : PUNO | [9 empty] | Grav Esp. Bulk |  |  | 6 | 5.94 | 5.78
OBRA | : MANTENIMIENTO PERIÓDICO DE LA CARRETERA PUNO - ILAVE | [9 empty] | Grava | 2.45 | g/cc | 6.01 | 5.925 | 5.773333
[11 empty] | Arena | 2.53 | g/cc
DATOS DE LA MUESTRA
DISEÑO | : MEZCLA ASFÁLTICA PARA BASE
PROCEDENCIA | : MATERIAL EXISTENTE EN PLATAFORMA
FECHA | : 8 DE MAYO DEL 2009
RECICLADO | : BASE EXISTENTE + MORTERO ASFÁLTICA
ENSAYO MARSHALL MODIFICADO
ASTM D-1559
[12 empty] | A | B | C
ASFALTO |  |  |  | AGREGADO | [6 empty] | Ф | 10.25 | 10.29 | 10.23
Tipo y Grado |  |  | PEN 85/100 | Agregado Grueso en peso de la Mezcla, % |  |  |  |  | 57.37576728 |  | espesor | 6.01 | 5.925 | 5.9675
Asfalto en Emulsion, % |  |  | 62 | Agregado Fino en peso de la Mezcla, % |  |  |  |  | 42.59943272 |  | Volumen | 495.9217 | 492.7311 | 490.495
Gravedad especifica del asfalto ( B ), g/cc |  |  | 1.018 | Gravedad Esp. Bulk del Agregado ( C ), g/cc |  |  |  |  | 2.483461 |  | espesor mm | 60.1 | 59.25 | 59.675
Asfalto residual en la mezcla ( A ), % |  |  | 2.48% | [8 empty] | 1.09 | 1.09 | 1.09
MEZCLA Y COMPACTACION |  |  |  | PRUEBA
Agua de mezcla, % |  |  | 6 | Fecha ensayo muestra seca |  |  |  |  | 2009-05-06
Agua de compactación, % |  |  | 2.58 | Fecha rotacion muestra inmersa |  |  |  |  | 2009-05-06
Fecha de compactación |  |  | 2009-05-04 | Fecha ensayo muestra humeda |  |  |  |  | 2009-05-08
PORCENTAJE DE EMULSION CSS-1 : 4%
DATOS MUESTRA COMPACTADA |  | SECO |  |  |  | SATURADO | [7 empty] | 224.8089
|  |  | 1 | 2 | PROM. |  | 3 | 4 | PROM.
DENSIDAD BULK
Peso de la probeta en aire ( D ) |  |  | 1000.4 | 995.7 | 998.05
Peso de la probeta en agua ( E ) |  |  | 524.5 | 515.9 | 520.2
Peso de la probeta SSD ( F ) |  |  | 1001.5 | 990.5 | 996
Volumen por desplazamiento |  |  | 477 | 474.6 | 475.8
Peso Espec.Bulk Probeta ( G ) |  |  | 2.097275 | 2.097977 | 2.097626
Peso Espec.seco Bulk probeta |  |  | 1.987023 | 1.975611 | 1.981317
Espesor ( mm.) |  |  | 6.01 | 5.925 | 5.9675 |  | 5.773333 | 5.773333 | 5.773333
ESTABILIDAD
Lectura de la prensa marshall (KN) |  |  | 13.425 | 13.1825 | 13.30375 |  | 12.825 | 12.825 | 12.825 |  | 25.65
Estabilidad sin corregir |  |  | 3018.059 | 2963.543 | 2990.801 |  | 2883.174 | 2883.174 | 2883.174
Factor de correccion |  |  | 1.09 | 1.09 | 1.09 |  | 1.09 | 1.09 | 1.09 | [5 empty] | 973
Estabilidad corregida ( S ) |  |  | 3289.685 | 3230.262 | 3259.974 |  | 3142.66 | 3142.66 | 3142.66 | 0.9640139 | 2645.114
Fluencia |  |  | 10.1 | 14.2 | 12.15 |  | 10.55 | 10.55 | 10.55 |  |  |  | 1052.377 | 1027.019 | 1028.075
CONTENIDO DE HUMEDAD
Peso muestra fallada ( H ) |  |  | 1052.3774 | 1027.0189 | 1039.69815 |  | 1028.0755 | 1028.0755 | 1028.0755
Peso muestra seca estufa ( I ) |  |  | 996 | 972 | 984 |  | 998 | 998 | 998
Contenido de Humedad ( K ) |  |  | 5.548564 | 6.193824 | 5.871194 |  | 3.01283 | 3.01283 | 3.01283 |  |  | 107.5
Humedad Absorbida | [6 empty] | 2.858364 |  |  |  |  | 103
Vacios totales maximos, % |  |  | 19.96015 | 20.41972 | 20.18994 | [6 empty] | 4.5
28
[12 empty] | 79.5 | 5.660377

## 4.5%
[14 empty] | A | B | C
[11 empty] | % de diseño |  |  | 6.03 | 6.52 | 6.33
[11 empty] | %grava | 57.39 | % | 6.1 | 6.51 | 6.39
[11 empty] | %arena | 42.61 | % | 6.1 | 6.42 | 6.51
DATOS GENERALES | [13 empty] | 6.19 | 6.61 | 6.3
CLIENTE | : PROVIAS NACIONAL | [12 empty] | 6.29 | 6.76 | 6.27
UBICACION | : PUNO | [9 empty] | Grav Esp. Bulk |  |  | 6.16 | 6.58 | 6.33
OBRA | : MANTENIMIENTO PERIÓDICO DE LA CARRETERA PUNO - ILAVE | [9 empty] | Grava | 2.45 | g/cc | 6.145 | 6.566667 | 6.355
[11 empty] | Arena | 2.53 | g/cc
DATOS DE LA MUESTRA
DISEÑO | : MEZCLA ASFÁLTICA PARA BASE
PROCEDENCIA | : MATERIAL EXISTENTE EN PLATAFORMA
FECHA | : 8 DE MAYO DEL 2009
RECICLADO | : BASE EXISTENTE + MORTERO ASFÁLTICA
ENSAYO MARSHALL MODIFICADO
ASTM D-1559
ASFALTO |  |  |  | AGREGADO | [7 empty] | A | B | C
Tipo y Grado |  |  | PEN 85/100 | Agregado Grueso en peso de la Mezcla, % |  |  |  |  | 57.37398819 |  | Ф | 10.2 | 10.26 | 10.11
Asfalto en Emulsion, % |  |  | 62 | Agregado Fino en peso de la Mezcla, % |  |  |  |  | 42.59811181 |  | espesor | 6.145 | 6.566667 | 6.355
Gravedad especifica del asfalto ( B ), g/cc |  |  | 1.018 | Gravedad Esp. Bulk del Agregado ( C ), g/cc |  |  |  |  | 2.483461 |  | Volumen | 502.1265 | 542.9134 | 510.1628
Asfalto residual en la mezcla ( A ), % |  |  | 2.79% | [7 empty] | espesor mm | 61.45 | 65.66667 | 63.55
MEZCLA Y COMPACTACION |  |  |  | PRUEBA | [7 empty] | 1.04 | 0.93 | 1
Agua de mezcla, % |  |  | 6 | Fecha ensayo muestra seca |  |  |  |  | 2009-05-06
Agua de compactación, % |  |  | 2.58 | Fecha rotacion muestra inmersa |  |  |  |  | 2009-05-06
Fecha de compactación |  |  | 2009-05-04 | Fecha ensayo muestra humeda |  |  |  |  | 2009-05-08
PORCENTAJE DE EMULSION CSS-1 : 4.5%
DATOS MUESTRA COMPACTADA |  | SECO |  |  |  | SATURADO
|  |  | 1 | 2 | PROM. |  | 3 | 4 | PROM. |  |  |  |  | 224.8089
DENSIDAD BULK
Peso de la probeta en aire ( D ) |  |  | 1027 | 1064.7 | 1045.85
Peso de la probeta en agua ( E ) |  |  | 543.1 | 562.6 | 552.85
Peso de la probeta SSD ( F ) |  |  | 1028.3 | 1066.9 | 1047.6
Volumen por desplazamiento |  |  | 485.2 | 504.3 | 494.75
Peso Espec.Bulk Probeta ( G ) |  |  | 2.116653 | 2.111243 | 2.113948
Peso Espec.seco Bulk probeta |  |  | 2.00063 | 1.997242 | 1.998936
Espesor ( mm.) |  |  | 6.145 | 6.566667 | 6.355 |  | 6.355 | 6.355 | 6.355
ESTABILIDAD
Lectura de la prensa marshall (KN) |  |  | 14.8125 | 14.885 | 14.84875 |  | 11.2375 | 11.2375 | 11.2375 |  |  | 22.475
Estabilidad sin corregir |  |  | 3329.982 | 3346.28 | 3338.131 |  | 2526.29 | 2526.29 | 2526.29
Factor de correccion |  |  | 1.04 | 0.93 | 0.985 |  | 1 | 1 | 1 | [5 empty] | 992
Estabilidad corregida ( S ) |  |  | 3463.181 | 3112.041 | 3287.611 |  | 2526.29 | 2526.29 | 2526.29 | 0.7684273
Fluencia |  |  | 7.75 | 16.35 | 12.05 |  | 6 | 6 | 6 |  |  |  | 1049.258 | 1046.61 | 1050.847
CONTENIDO DE HUMEDAD
Peso muestra fallada ( H ) |  |  | 1049.2585 | 1046.6102 | 1047.93435 |  | 1050.8475 | 1050.8475 | 1050.8475
Peso muestra seca estufa ( I ) |  |  | 990.5 | 988 | 989.25 |  | 1008.5 | 1008.5 | 1008.5
Contenido de Humedad ( K ) |  |  | 5.799341 | 5.707942 | 5.753641 |  | 4.197887 | 4.197887 | 4.197887 |  |  | 85.5
Humedad Absorbida | [6 empty] | 1.555755 |  |  |  |  | 82
Vacios totales maximos, % |  |  | 19.4083 | 19.54478 | 19.47654 | [6 empty] | 3.5
26.5
[12 empty] | 59 | 5.932203

## 5%
[14 empty] | A | B | C
[11 empty] | % de diseño |  |  | 6.02 | 6.4 | 6.24
[11 empty] | %grava | 57.39 | % | 6.05 | 6.5 | 6.22
[11 empty] | %arena | 42.61 | % | 6.1 | 6.63 | 6.22
DATOS GENERALES | [13 empty] | 6.18 | 6.55 | 6.27
CLIENTE | : PROVIAS NACIONAL | [12 empty] | 6.05 | 6.42 | 6.26
UBICACION | : PUNO | [9 empty] | Grav Esp. Bulk |  |  | 6.16 | 6.46 | 6.33
OBRA | : MANTENIMIENTO PERIÓDICO DE LA CARRETERA PUNO - ILAVE | [9 empty] | Grava | 2.45 | g/cc | 6.093333 | 6.493333 | 6.256667
[11 empty] | Arena | 2.53 | g/cc
DATOS DE LA MUESTRA
DISEÑO | : MEZCLA ASFÁLTICA PARA BASE
PROCEDENCIA | : MATERIAL EXISTENTE EN PLATAFORMA
FECHA | : 8 DE MAYO DEL 2009
RECICLADO | : BASE EXISTENTE + MORTERO ASFÁLTICA
ENSAYO MARSHALL MODIFICADO
ASTM D-1559
ASFALTO |  |  |  | AGREGADO | [7 empty] | 1 | 2 | 3
Tipo y Grado |  |  | PEN 85/100 | Agregado Grueso en peso de la Mezcla, % |  |  |  |  | 57.3722091 |  | Ф | 10.29 | 10.25 | 10.14
Asfalto en Emulsion, % |  |  | 62 | Agregado Fino en peso de la Mezcla, % |  |  |  |  | 42.5967909 |  | espesor | 6.093333 | 6.493333 | 6.256667
Gravedad especifica del asfalto ( B ), g/cc |  |  | 1.018 | Gravedad Esp. Bulk del Agregado ( C ), g/cc |  |  |  |  | 2.483461 |  | Volumen | 506.73 | 535.8044615 | 505.2541
Asfalto residual en la mezcla ( A ), % |  |  | 3.1% | [7 empty] | espesor mm | 60.93333 | 64.93333 | 62.56667
MEZCLA Y COMPACTACION |  |  |  | PRUEBA | [7 empty] | 1.04 | 0.96 | 1.04
Agua de mezcla, % |  |  | 7 | Fecha ensayo muestra seca |  |  |  |  | 2009-05-06
Agua de compactación, % |  |  | 2.58 | Fecha rotacion muestra inmersa |  |  |  |  | 2009-05-06
Fecha de compactación |  |  | 2009-05-04 | Fecha ensayo muestra humeda |  |  |  |  | 2009-05-08
PORCENTAJE DE EMULSION CSS-1 : 5%
DATOS MUESTRA COMPACTADA |  | SECO |  |  |  | SATURADO
|  |  | 1 | 2 | PROM. |  | 3 | 4 | PROM.
DENSIDAD BULK
Peso de la probeta en aire ( D ) |  |  | 996.4 | 1051.8 | 1024.1
Peso de la probeta en agua ( E ) |  |  | 515.4 | 537.9 | 526.65
Peso de la probeta SSD ( F ) |  |  | 998.2 | 1052.6 | 1025.4
Volumen por desplazamiento |  |  | 482.8 | 514.7 | 498.75
Peso Espec.Bulk Probeta ( G ) |  |  | 2.063795 | 2.04352 | 2.053658 | [8 empty] | 2050.257168
Peso Espec.seco Bulk probeta |  |  | 1.924739 | 1.921037 | 1.922888
Espesor ( mm.) |  |  | 6.093333 | 6.493333 | 6.293333 |  | 6.256667 | 6.256667 | 6.256667 |  |  | 18.24 |  | 224.8089
ESTABILIDAD
Lectura de la prensa marshall (KN) |  |  | 11.705 | 11.74 | 11.7225 |  | 9.12 | 9.12 | 9.12
Estabilidad sin corregir |  |  | 2631.388 | 2639.256486 | 2635.322 |  | 2050.257168 | 2050.257168 | 2050.257168 | [6 empty] | 1033
Factor de correccion |  |  | 1.04 | 0.96 | 1 |  | 1.04 | 1.04 | 1.04 |  |  |  |  | 1070.852 | 1126.704 | 1109.519
Estabilidad corregida ( S ) |  |  | 2736.644 | 2533.686 | 2635.165 |  | 2132.267 | 2132.267 | 2132.267 | 0.809159
Fluencia |  |  | 7.3 | 8.1 | 7.7 |  | 6.6 | 6.6 | 6.6
CONTENIDO DE HUMEDAD
Peso muestra fallada ( H ) |  |  | 1070.8519 | 1116.7037 | 1093.7778 |  | 1109.5185 | 1109.5185 | 1109.5185 |  |  |  | 94.5
Peso muestra seca estufa ( I ) |  |  | 997 | 1049 | 1023 |  | 1052 | 1052 | 1052 |  |  |  | 89.5
Contenido de Humedad ( K ) |  |  | 7.224631 | 6.375879 | 6.800255 |  | 5.465844 | 5.465844 | 5.465844 |  |  |  | 5
Humedad Absorbida | [6 empty] | 1.334411 | [5 empty] | 27
Vacios totales maximos, % |  |  | 22.46151 | 22.61081 | 22.53616 | [7 empty] | 67.5 | 7.407407

## GRAFICOS
DATOS GENERALES
[5 empty] | CLIENTE | : PROVIAS NACIONAL
[5 empty] | UBICACION | : PUNO
[5 empty] | OBRA | : MANTENIMIENTO PERIÓDICO DE LA CARRETERA PUNO - ILAVE
DATOS DE LA MUESTRA
[5 empty] | DISEÑO | : MEZCLA ASFÁLTICA PARA BASE
[5 empty] | PROCEDENCIA | : MATERIAL EXISTENTE EN PLATAFORMA
[5 empty] | FECHA | : 8 DE MAYO DEL 2009
[5 empty] | RECICLADO | : BASE EXISTENTE + MORTERO ASFÁLTICA
ENSAYO MARSHALL MODIFICADO
ASTM D-1559
cant. Emulsion | 3.5% | 4% | 4.5% | 5%
PESO BULK SECO | 2.075944 | 2.097626 | 2.113948 | 2.053658
ESTABILIDAD SECO Lb | 3077.724 | 3259.974 | 3287.611 | 2635.165
ESTABILIDAD HUM . Lb | 2977.869 | 3142.66 | 2526.29 | 2132.267
% PERDIDA EST | 3.244% | 3.599% | 23.16% | 19.08% |  |  |  | 0
FLUENCIA SECO | 11.55 | 12.15 | 12.05 | 7.7 |  |  | 2.01 | 0.045 | 2.114
FLUENCIA HUMED | 12.55 | 10.55 | 6 | 6.6 |  |  | 2.114 | 0.045 | 2.114
HUMEDAD ABSORBIDA % | 3.48287 | 2.858364 | 1.555755 | 1.334411
VACIOS TOTALES % | 20.45918 | 20.18994 | 19.47654 | 22.53616

## RESULTADOS
DATOS GENERALES
[5 empty] | CLIENTE | : PROVIAS NACIONAL
[5 empty] | UBICACION | : PUNO
[5 empty] | OBRA | : MANTENIMIENTO PERIÓDICO DE LA CARRETERA PUNO - ILAVE
DATOS DE LA MUESTRA
[5 empty] | DISEÑO | : MEZCLA ASFÁLTICA PARA BASE
[5 empty] | PROCEDENCIA | : MATERIAL EXISTENTE EN PLATAFORMA
[5 empty] | FECHA | : 8 DE MAYO DEL 2009
[5 empty] | RECICLADO | : BASE EXISTENTE + MORTERO ASFÁLTICA
ENSAYO MARSHALL MODIFICADO
ASTM D-1559
cant de agua | 3.5% | 4% | 4.5% | 5%
estabilidad seca | 3077.724 | 3259.974 | 3287.611 | 2635.165
RESULTADOS:
[6 empty] | OPTIMO CONTENIDO DE EMULSION, % |  | 4.5
[6 empty] | DENSIDAD BULK SECA, g/cc |  | 2.113948
[6 empty] | ESTABILIDAD, Lb |  | 3287.611 | 500 Lb min.
[6 empty] | PERDIDA DE ESTABILIDAD, % |  | 23.15727 | 50 % max.
[6 empty] | HUMEDAD DE ABSORCION, % |  | 1.555755 | 4% max.
[6 empty] | FLUENCIA ( 0.01" ) |  | 12.05 | 8 - 18
DOSIFICACION:
[6 empty] | Peso Volumetrico Suelto del Agregado (PVS) |  | 1741.21 | Kg/m3.
[6 empty] | Peso de emulsión asfáltica al 7.0 % |  | 78.35445 | Kg/m3.
[6 empty] | Emulsión Asfáltica CSS-1 |  | 20.81127 | Gal/m3.
[6 empty] | % de agua en mezclado | 6% | 27.60174 | Gal/m3.
[6 empty] | % de humedad de compactación | 2.58% | 11.86875 | Gal/m3.
[6 empty] | Agua a perder antes de compactar |  | 16.44098 | Gal/m3.
32
358.272