## granulo CAF
| CARRETERA | PUNO - ILAVE
| TRAMO | Km. 1363+000 - Km. 1413+000
| PROYECTO | ESTUDIO DEFINITIVO PARA EL MANTENIMIENTO PERIÓDICO DE LA
CARRETERA PUNO - DESAGUADERO TRAMO PUNO - ILAVE
DESCRIPCIÓN |  | Mezcla Asfáltica para base
MATERIAL |  | Base Existente + Carpeta Asfáltica en Frio
CONTROL |  | verificación de Faja de trabajo. | [14 empty] | 485.88 | 72
Análisis Granulométrico. | [16 empty] | 1200 | 54
Tamices | Abertura | Porcentajes que pasa (%) |  |  |  |  | Especificación |  |  | Datos Diseño
[5 empty] | Prom. |  | limites del material recuperado | [6 empty] | 0 | 76.2 | 0 | 3" | 100 | 76.2 | 0
ASTM | (mm) | [12 empty] | 3" | 76.2 | 100 | 2 1/2" | 100 | 63.5 | 0
3" | 76.2 | [12 empty] | 0 | 63.5 | 0 | 2" | 100 | 50.6 | 0
2 1/2" | 63.5 | 100 |  |  | 100 |  |  |  |  | 40.49 | % | Fino |  | 2 1/2" | 63.5 | 100 | 1 1/2" | 100 | 38.1 | 0
2" | 50.6 | 100 |  |  | 100 |  |  |  |  | 59.51 | % | Grava |  | 0 | 50.6 | 0 | 1" | 100 | 25.4 | 0
1 1/2" | 38.1 | 100 |  |  | 100 |  | 100 | - | 100 |  |  |  |  | 2" | 50.6 | 100 | 3/4" | 100 | 19.05 | 0
1" | 25.4 | 100 |  |  | 100 |  | 80 | - | 100 |  |  |  |  | 0 | 38.1 | 0 | 1/2" | 100 | 12.7 | 0
3/4" | 19.05 |  |  |  |  | #DIV/0! | [7 empty] | 1 1/2" | 38.1 | 100 | 3/8" | 100 | 9.525 | 0
1/2" | 12.7 |  |  |  |  | #DIV/0! | [7 empty] | 0 | 25.4 | 0 | 1/4" | 100 | 6.35 | 0
3/8" | 9.525 |  |  |  |  | #DIV/0! | [7 empty] | 1" | 25.4 | 100 | Nº4 | 100 | 4.75 | 0
1/4" | 6.35 |  |  |  |  | #DIV/0! | [7 empty] | 0 | 19.05 | 0 | Nº8 | 100 | 2.36 | 0
Nº4 | 4.75 | 40.49 |  |  | 40.49 |  | 25 | - | 85 | 10.22 | % | arcilla |  | 3/4" | 19.05 | 100 | Nº10 | 100 | 2 | 0
Nº8 | 2.36 | 34.77 |  |  | 34.77 |  | 10 | - | 65 | 14.72 | % | Fino |  | 0 | 12.7 | 0 | Nº16 | 100 | 1.18 | 0
Nº10 | 2 |  |  |  |  | #DIV/0! |  |  |  |  | % | fino |  | 1/2" | 12.7 | 100 | Nº30 | 100 | 0.6 | 0
Nº16 | 1.18 |  |  |  |  | #DIV/0! |  |  |  |  | % |  |  | 0 | 9.525 | 0 | Nº40 | 100 | 0.42 | 0
Nº30 | 0.6 |  |  |  |  | #DIV/0! |  |  |  |  | % |  |  | 3/8" | 9.525 | 100 | Nº50 | 100 | 0.3 | 0
Nº40 | 0.42 |  |  |  |  | #DIV/0! |  |  |  |  | % |  |  | 0 | 6.35 | 0 | Nº80 | 100 | 0.18 | 0
Nº50 | 0.3 | 17.24 |  |  | 17.24 |  | 5 | - | 25 | 43.96 | % | Grava |  | 1/4" | 6.35 | 100 | Nº100 | 100 | 0.15 | 0
Nº80 | 0.18 |  |  |  |  | #DIV/0! |  |  |  |  | % |  |  | 0 | 4.75 | 0 | Nº200 | 100 | 0.075 | 0
Nº100 | 0.15 |  |  |  |  | #DIV/0! |  |  |  |  | % |  |  | Nº4 | 4.75 | 100
Nº200 | 0.075 | 10.22 |  |  | 10.22 |  | 3 | - | 15 | 31.1 | % | CAF |  | 0 | 2.36 | 0
PASA | [9 empty] | 4 | 4.5 | 5 | 5.5 | Nº8 | 2.36 | 100
INDICE PLÁSTICO |  | 7.1 |  |  |  | 7.1 |  |  |  | 100 | porcentajes de pruebas
Ipx%N°200 | <72 | 72.562 |  |  |  | 72.562
[14 empty] | 0 | 2 | 0
10.22
5.3 | 2400 | 12720 | 3.11004 | 31.1 |  | 0 |  |  |  | 24.94 |  |  |  | Nº10 | 2 | 100
2.7 | 7000 | 18900 |  |  |  | 10.22 |  |  |  | 43.96 |  |  |  | 0 | 1.18 | 0 |  | 31.1
2 | 1050 | 2100 | [11 empty] | Nº16 | 1.18 | 100
2.5 | 2000 | 5000 | [11 empty] | 0 | 0.6 | 0
| 12450 | 38720 | [11 empty] | Nº30 | 0.6 | 100 |  | 2.488
[14 empty] | Nº40 | 0.42 | 0 | 58.25
[14 empty] | Nº40 | 0.42 | 100 | 39.25
[14 empty] | Nº50 | 0.3 | 0
[14 empty] | Nº50 | 0.3 | 100
[14 empty] | Nº80 | 0.18 | 0
[14 empty] | Nº80 | 0.18 | 100
[14 empty] | Nº100 | 0.15 | 0
[14 empty] | Nº100 | 0.15 | 100
[14 empty] | Nº200 | 0.075 | 0
[14 empty] | Nº200 | 0.075 | 100

## 4%
% de diseño
[11 empty] | %grava | 59.5 | %
DATOS GENERALES | [10 empty] | %arena | 40.5 | %
CLIENTE | : PROVIAS NACIONAL
UBICACION | : PUNO | [9 empty] | Grav Esp. Bulk
OBRA | : MANTENIMIENTO PERIÓDICO DE LA CARRETERA PUNO - ILAVE | [9 empty] | Grava | 2.58 | g/cc
[11 empty] | Arena | 2.53 | g/cc
DATOS DE LA MUESTRA
DISEÑO | : MEZCLA ASFÁLTICA PARA BASE
PROCEDENCIA | : MATERIAL EXISTENTE EN PLATAFORMA
FECHA | : 03 DE MAYO DEL 2009
RECICLADO | : BASE EXISTENTE + CARPETA ASFÁLTICA EN FRIO
2.4
ENSAYO MARSHALL MODIFICADO
ASTM D-1559
ASFALTO |  |  |  | AGREGADO
Tipo y Grado |  |  | PEN 85/100 | Agregado Grueso en peso de la Mezcla, % |  |  |  |  | 59.485244
Asfalto en Emulsion, % |  |  | 62 | Agregado Fino en peso de la Mezcla, % |  |  |  |  | 40.489956
Gravedad especifica del asfalto ( B ), g/cc |  |  | 1.018 | Gravedad Esp. Bulk del Agregado ( C ), g/cc |  |  |  |  | 2.559514 |  |  |  |  | 4.7 | 1.3 | 6
Asfalto residual en la mezcla ( A ), % |  |  | 2.48%
MEZCLA Y COMPACTACION |  |  |  | PRUEBA
Agua de mezcla, % |  |  | 7 | Fecha ensayo muestra seca |  |  |  |  | 2009-05-01
Agua de compactación, % |  |  | 1.261034 | Fecha rotacion muestra inmersa |  |  |  |  | 2009-05-01
Fecha de compactación |  |  | 2009-04-29 | Fecha ensayo muestra humeda |  |  |  |  | 2009-05-03 |  |  | 1 | 2 | 3
[11 empty] | Ф | 10.14 | 10.27 | 10.13
PORCENTAJE DE EMULSION CSS-1 : 4% | [10 empty] | espesor | 6.175 | 6.075 | 5.9
DATOS MUESTRA COMPACTADA |  | SECO |  |  |  | SATURADO |  |  |  |  | Volumen | 498.6591 | 503.2434 | 475.5123
|  |  | 1 | 2 | PROM. |  | 3 | 4 | PROM. |  | espesor mm | 61.75 | 60.75 | 59
DENSIDAD BULK | [11 empty] | 1.04 | 1.04 | 1.14
Peso de la probeta en aire ( D ) |  |  | 1061 | 1011.6 | 1036.3
Peso de la probeta en agua ( E ) |  |  | 571.8 | 542.7 | 557.25
Peso de la probeta SSD ( F ) |  |  | 1062.2 | 1012.2 | 1037.2
Volumen por desplazamiento |  |  | 490.4 | 469.5 | 479.95
Peso Espec.Bulk Probeta ( G ) |  |  | 2.16354 | 2.154633 | 2.159086
Peso Espec.seco Bulk probeta |  |  | 2.022646 | 2.012976 | 2.017811
Espesor ( mm.) |  |  | 8.175 | 8.075 | 8.125 |  | 5.9 | 5.9 | 5.9 |  |  |  | KN | LBf
ESTABILIDAD | [12 empty] | 1 | 224.8089 |  | 5829.294777
Lectura de la prensa marshall (KN) |  |  | 12.615 | 12.76 | 12.6875 |  | 10.8225 | 11.3225 | 11.0725
Estabilidad sin corregir |  |  | 2835.964 | 2868.561564 | 2852.263 |  | 2432.994 | 2432.994 | 2432.994
Factor de correccion |  |  | 1.04 | 1.04 | 1.04 |  | 1.14 | 1.14 | 1.14
Estabilidad corregida ( S ) |  |  | 2949.403 | 2983.304 | 2966.353 |  | 2773.614 | 2773.614 | 2773.614
Fluencia |  |  | 11.5 | 11.65 | 11.575 |  | 9.7 | 9.7 | 9.7 | (0.01") |  | 230 |  |  |  | (0.001") | 0.01 | 10
CONTENIDO DE HUMEDAD
Peso muestra fallada ( H ) |  |  | 994.39355 | 1110.5935 | 1052.493525 |  | 1020.6323 | 1020.6323 | 1020.6323
Peso muestra seca estufa ( I ) |  |  | 928.5 | 1037 | 982.75 |  | 984 | 984 | 984
Contenido de Humedad ( K ) |  |  | 6.965806 | 7.037165 | 7.001486 |  | 3.721872 | 3.721872 | 3.721872
Humedad Absorbida | [6 empty] | 3.279614
Vacios totales maximos, % |  |  | 20.94442 | 21.32237 | 21.1334 | [7 empty] | 994.3935 | 1110.594 | 1053.832
[12 empty] | 241 |  |  |  | 496
[12 empty] | 230 |  |  |  | 491
[12 empty] | 11 |  |  |  | 5
[12 empty] | 86 |  |  |  | 99.5
[12 empty] | 155 | 7.096774 |  |  | 396.5 | 1.261034

## 4.5%
% de diseño
[10 empty] | %grava | 59.5 | %
[10 empty] | %arena | 40.5 | %
DATOS GENERALES | [10 empty] | 40.5
CLIENTE | : PROVIAS NACIONAL
UBICACION | : PUNO | [8 empty] | Grav Esp. Bulk
OBRA | : MANTENIMIENTO PERIÓDICO DE LA CARRETERA PUNO - ILAVE | [8 empty] | Grava | 2.58 | g/cc
[10 empty] | Arena | 2.53 | g/cc
DATOS DE LA MUESTRA
DISEÑO | : MEZCLA ASFÁLTICA PARA BASE
PROCEDENCIA | : MATERIAL EXISTENTE EN PLATAFORMA
FECHA | : 03 DE MAYO DEL 2009
RECICLADO | : BASE EXISTENTE + CARPETA ASFÁLTICA EN FRIO
ENSAYO MARSHALL MODIFICADO
ASTM D-1559
[11 empty] | 1 | 2 | 3
ASFALTO |  |  |  | AGREGADO | [5 empty] | Ф | 10.2 | 10.19 | 10.16
Tipo y Grado |  |  | PEN 85/100 | Agregado Grueso en peso de la Mezcla, % |  |  |  |  | 59.4833995 | espesor | 7.953 | 7.972 | 7.9625
Asfalto en Emulsion, % |  |  | 62 | Agregado Fino en peso de la Mezcla, % |  |  |  |  | 40.4887005 | Volumen | 649.8636 | 650.1395 | 645.5468
Gravedad especifica del asfalto ( B ), g/cc |  |  | 1.018 | Gravedad Esp. Bulk del Agregado ( C ), g/cc |  |  |  |  | 2.559514 | espesor mm | 79.53 | 79.72 | 79.625
Asfalto residual en la mezcla ( A ), % |  |  | 2.79% | [7 empty] | 1.09 | 1.09 | 1.09
MEZCLA Y COMPACTACION |  |  |  | PRUEBA
Agua de mezcla, % |  |  | 7 | Fecha ensayo muestra seca |  |  |  |  | 2009-05-01
Agua de compactación, % |  |  | 1.261034 | Fecha rotacion muestra inmersa |  |  |  |  | 2009-05-01
Fecha de compactación |  |  | 2009-04-29 | Fecha ensayo muestra humeda |  |  |  |  | 2009-05-03
PORCENTAJE DE EMULSION CSS-1 : 4.5%
DATOS MUESTRA COMPACTADA |  | SECO |  |  |  | SATURADO | [6 empty] | 224.8089
|  |  | 1 | 2 | PROM. |  | 3 | 4 | PROM.
DENSIDAD BULK
Peso de la probeta en aire ( D ) |  |  | 1029.5 | 1036.2 | 1032.85
Peso de la probeta en agua ( E ) |  |  | 556.4 | 545.3 | 550.85
Peso de la probeta SSD ( F ) |  |  | 1030.6 | 1023.3 | 1026.95
Volumen por desplazamiento |  |  | 474.2 | 478 | 476.1
Peso Espec.Bulk Probeta ( G ) |  |  | 2.171025 | 2.167782 | 2.169404
Peso Espec.seco Bulk probeta |  |  | 2.044164 | 2.014547 | 2.029355
Espesor ( mm.) |  |  | 7.953 | 7.972 | 7.9625 |  | 5.792 | 5.792 | 5.792
ESTABILIDAD
Lectura de la prensa marshall (KN) |  |  | 12.575 | 11.85 | 12.2125 |  | 10.795 | 10.795 | 10.795 | 21.59
Estabilidad sin corregir |  |  | 2826.972 | 2663.985465 | 2745.479 |  | 2426.812 | 2426.812 | 2426.812
Factor de correccion |  |  | 1.09 | 1.09 | 1.09 |  | 1.09 | 1.09 | 1.09
Estabilidad corregida ( S ) |  |  | 3081.399 | 2903.744 | 2992.572 |  | 2645.225 | 2645.225 | 2645.225 | 2226.433
Fluencia |  |  | 13.25 | 8.75 | 11 |  | 13.65 | 13.65 | 13.65 |  |  | 1087.074 | 1060.495 | 1074.848
CONTENIDO DE HUMEDAD
Peso muestra fallada ( H ) |  |  | 1087.0743 | 1060.4954 | 1073.78485 |  | 1057.306 | 1057.306 | 1057.306
Peso muestra seca estufa ( I ) |  |  | 1022.5 | 997.5 | 1010 |  | 1011 | 1011 | 1011
Contenido de Humedad ( K ) |  |  | 6.206024 | 7.606439 | 6.906232 |  | 4.57894 | 4.57894 | 4.57894 |  | 334.51
Humedad Absorbida | [6 empty] | 2.327292 |  |  |  | 318.5
Vacios totales maximos, % |  |  | 20.09966 | 21.25701 | 20.67833 | [5 empty] | 16.01
81
[11 empty] | 253.51 | 6.315333

## 5%
% de diseño
[10 empty] | %grava | 59.5 | %
[10 empty] | %arena | 40.5 | %
DATOS GENERALES | [10 empty] | 40.5
CLIENTE | : PROVIAS NACIONAL
UBICACION | : PUNO | [8 empty] | Grav Esp. Bulk
OBRA | : MANTENIMIENTO PERIÓDICO DE LA CARRETERA PUNO - ILAVE | [8 empty] | Grava | 2.58 | g/cc
[10 empty] | Arena | 2.53 | g/cc
DATOS DE LA MUESTRA
DISEÑO | : MEZCLA ASFÁLTICA PARA BASE
PROCEDENCIA | : MATERIAL EXISTENTE EN PLATAFORMA
FECHA | : 03 DE MAYO DEL 2009
RECICLADO | : BASE EXISTENTE + CARPETA ASFÁLTICA EN FRIO
ENSAYO MARSHALL MODIFICADO
ASTM D-1559
ASFALTO |  |  |  | AGREGADO | [6 empty] | 1 | 2 | 3
Tipo y Grado |  |  | PEN 85/100 | Agregado Grueso en peso de la Mezcla, % |  |  |  |  | 59.481555 | Ф | 10.22 | 10.17 | 10.11
Asfalto en Emulsion, % |  |  | 62 | Agregado Fino en peso de la Mezcla, % |  |  |  |  | 40.487445 | espesor | 6.428 | 5.986 | 6.207
Gravedad especifica del asfalto ( B ), g/cc |  |  | 1.018 | Gravedad Esp. Bulk del Agregado ( C ), g/cc |  |  |  |  | 2.559514 | Volumen | 527.3131 | 486.2611 | 498.2817
Asfalto residual en la mezcla ( A ), % |  |  | 3.1% | [6 empty] | espesor mm | 64.28 | 59.86 | 62.07
MEZCLA Y COMPACTACION |  |  |  | PRUEBA | [6 empty] | 0.96 | 1.09 | 1.04
Agua de mezcla, % |  |  | 7 | Fecha ensayo muestra seca |  |  |  |  | 2009-05-01
Agua de compactación, % |  |  | 1.261034 | Fecha rotacion muestra inmersa |  |  |  |  | 2009-05-01
Fecha de compactación |  |  | 2009-04-29 | Fecha ensayo muestra humeda |  |  |  |  | 2009-05-03
PORCENTAJE DE EMULSION CSS-1 : 5%
DATOS MUESTRA COMPACTADA |  | SECO |  |  |  | SATURADO
|  |  | 1 | 2 | PROM. |  | 3 | 4 | PROM. |  |  |  | 224.8089
DENSIDAD BULK
Peso de la probeta en aire ( D ) |  |  | 1081.4 | 1054.6 | 1068
Peso de la probeta en agua ( E ) |  |  | 570.3 | 563.3 | 566.8
Peso de la probeta SSD ( F ) |  |  | 1082.5 | 1044.4 | 1063.45
Volumen por desplazamiento |  |  | 512.2 | 481.1 | 496.65
Peso Espec.Bulk Probeta ( G ) |  |  | 2.111285 | 2.19206 | 2.151672
Peso Espec.seco Bulk probeta |  |  | 2.035562 | 2.089036 | 2.062299
Espesor ( mm.) |  |  | 6.428 | 5.986 | 6.207 |  | 5.713 | 5.713 | 5.713
ESTABILIDAD
Lectura de la prensa marshall (KN) |  |  | 10.845 | 12.2425 | 11.54375 |  | 9.6 | 9.6 | 9.6 |  | 19.2
Estabilidad sin corregir |  |  | 2438.053 | 2752.223 | 2595.138 |  | 2158.16544 | 2158.16544 | 2158.16544
Factor de correccion |  |  | 0.96 | 1.09 | 1.025 |  | 1.04 | 1.04 | 1.04
Estabilidad corregida ( S ) |  |  | 2340.53 | 2999.923 | 2670.227 |  | 2244.492 | 2244.492 | 2244.492
Fluencia |  |  | 11.8 | 11.6 | 11.7 |  | 13.1 | 13.1 | 13.1 |  |  | 1097.951 | 955.7104 | 1005.027
CONTENIDO DE HUMEDAD
Peso muestra fallada ( H ) |  |  | 1097.9508 | 955.71 | 1026.8304 |  | 998.12568 | 998.12568 | 998.12568
Peso muestra seca estufa ( I ) |  |  | 1057.5 | 920.5 | 989 |  | 968 | 968 | 968
Contenido de Humedad ( K ) |  |  | 3.719963 | 4.93166 | 4.325811 |  | 3.111193 | 3.111193 | 3.111193 |  | 348.5
Humedad Absorbida | [6 empty] | 1.214619 |  |  |  | 338
Vacios totales maximos, % |  |  | 20.43253 | 18.34205 | 19.38729 | [5 empty] | 10.5
74
[11 empty] | 274.5 | 3.825137

## 6%
% de diseño
[10 empty] | %grava | 59.5 | %
[10 empty] | %arena | 40.5 | %
DATOS GENERALES | [10 empty] | 40.5
CLIENTE | : PROVIAS NACIONAL
UBICACION | : PUNO | [8 empty] | Grav Esp. Bulk
OBRA | : MANTENIMIENTO PERIÓDICO DE LA CARRETERA PUNO - ILAVE | [8 empty] | Grava | 2.58 | g/cc
[10 empty] | Arena | 2.53 | g/cc
DATOS DE LA MUESTRA
DISEÑO | : MEZCLA ASFÁLTICA PARA BASE
PROCEDENCIA | : MATERIAL EXISTENTE EN PLATAFORMA
FECHA | : 03 DE MAYO DEL 2009
RECICLADO | : BASE EXISTENTE + CARPETA ASFÁLTICA EN FRIO
ENSAYO MARSHALL MODIFICADO
ASTM D-1559
ASFALTO |  |  |  | AGREGADO | [6 empty] | 1 | 2 | 3
Tipo y Grado |  |  | PEN 85/100 | Agregado Grueso en peso de la Mezcla, % |  |  |  |  | 59.477866 | Ф | 10.2 | 10.25 | 10.18
Asfalto en Emulsion, % |  |  | 62 | Agregado Fino en peso de la Mezcla, % |  |  |  |  | 40.484934 | espesor | 5.611 | 5.575 | 5.593
Gravedad especifica del asfalto ( B ), g/cc |  |  | 1.018 | Gravedad Esp. Bulk del Agregado ( C ), g/cc |  |  |  |  | 2.559514 | Volumen | 458.4917 | 460.0272 | 455.2304
Asfalto residual en la mezcla ( A ), % |  |  | 3.72% | [6 empty] | espesor mm | 56.11 | 55.75 | 55.93
MEZCLA Y COMPACTACION |  |  |  | PRUEBA | [6 empty] | 0.96 | 1.09 | 1.04
Agua de mezcla, % |  |  | 7 | Fecha ensayo muestra seca |  |  |  |  | 2009-05-01
Agua de compactación, % |  |  | 1.261034 | Fecha rotacion muestra inmersa |  |  |  |  | 2009-05-01
Fecha de compactación |  |  | 2009-04-29 | Fecha ensayo muestra humeda |  |  |  |  | 2009-05-03
PORCENTAJE DE EMULSION CSS-1 : 6%
DATOS MUESTRA COMPACTADA |  | SECO |  |  |  | SATURADO
|  |  | 1 | 2 | PROM. |  | 3 | 4 | PROM.
DENSIDAD BULK
Peso de la probeta en aire ( D ) |  |  | 941.4 | 938.5 | 939.95
Peso de la probeta en agua ( E ) |  |  | 498.3 | 491.2 | 494.75
Peso de la probeta SSD ( F ) |  |  | 943.6 | 937.7 | 940.65
Volumen por desplazamiento |  |  | 445.3 | 446.5 | 445.9
Peso Espec.Bulk Probeta ( G ) |  |  | 2.11408 | 2.101904 | 2.107992
Peso Espec.seco Bulk probeta |  |  | 1.989363 | 1.987936 | 1.988649
Espesor ( mm.) |  |  | 5.611 | 5.575 | 5.593 |  | 5.575 | 5.575 | 5.575 |  | 12.25481 |  | 224.8089
ESTABILIDAD
Lectura de la prensa marshall (KN) |  |  | 8.225 | 9.5 | 8.8625 |  | 6.127405 | 6.127405 | 6.127405
Estabilidad sin corregir |  |  | 1849.053 | 2135.68455 | 1992.369 |  | 1377.495 | 1377.495 | 1377.495 | [5 empty] | 921.5
Factor de correccion |  |  | 1 | 1.04 | 1.02 |  | 1.04 | 1.04 | 1.04 |  |  |  | 988.4024 | 989.4675 | 981.4793
Estabilidad corregida ( S ) |  |  | 1849.053 | 2221.111932 | 2035.083 |  | 1432.595 | 1432.595 | 1432.595
Fluencia |  |  | 13.15 | 10.75 | 11.95 |  | 16.15 | 16.15 | 16.15
CONTENIDO DE HUMEDAD
Peso muestra fallada ( H ) |  |  | 988.4 | 981.47929 | 984.939645 |  | 981.47929 | 981.47929 | 981.47929 |  |  | 353
Peso muestra seca estufa ( I ) |  |  | 928 | 929 | 928.5 |  | 929 | 929 | 929 |  |  | 336.5
Contenido de Humedad ( K ) |  |  | 6.26922 | 5.73299 | 6.001105 |  | 5.646908 | 5.646908 | 5.646908 |  |  | 16.5
Humedad Absorbida | [6 empty] | 0.3541968 |  |  |  |  | 253.5 | 6.508876
Vacios totales maximos, % |  |  | 22.23028 | 22.28621 | 22.25825

## GRAFICOS
DATOS GENERALES
[5 empty] | CLIENTE | : PROVIAS NACIONAL
[5 empty] | UBICACION | : PUNO
[5 empty] | OBRA | : MANTENIMIENTO PERIÓDICO DE LA CARRETERA PUNO - ILAVE
DATOS DE LA MUESTRA
[5 empty] | DISEÑO | : MEZCLA ASFÁLTICA PARA BASE
[5 empty] | PROCEDENCIA | : MATERIAL EXISTENTE EN PLATAFORMA
[5 empty] | FECHA | : 03 DE MAYO DEL 2009
[5 empty] | RECICLADO | : BASE EXISTENTE + CARPETA ASFÁLTICA EN FRIO
ENSAYO MARSHALL MODIFICADO
ASTM D-1559
cant. Emulsion | 4% | 4.5% | 5% | 6%
PESO BULK SECO | 2.159086 | 2.169404 | 2.151672 | 2.107992
ESTABILIDAD SECO Lb | 2966.353 | 2992.572 | 2670.227 | 2035.083
ESTABILIDAD HUM . Lb | 2773.614 | 2645.225 | 2244.492 | 1432.595
% PERDIDA EST | 6.498% | 11.61% | 15.94% | 29.61% |  |  |  | 0
FLUENCIA SECO | 11.575 | 11 | 11.7 | 11.95 |  |  | 2 | 0.045 | 2.169404
FLUENCIA HUMED | 9.7 | 13.65 | 13.1 | 16.15 |  |  | 2.169404 | 0.045 | 2.169404
HUMEDAD ABSORBIDA % | 3.279614 | 2.327292 | 1.214619 | 0.3541968
VACIOS TOTALES % | 21.1334 | 20.67833 | 19.38729 | 22.25825

## RESULTADOS
DATOS GENERALES
[5 empty] | CLIENTE | : PROVIAS NACIONAL
[5 empty] | UBICACION | : PUNO
[5 empty] | OBRA | : MANTENIMIENTO PERIÓDICO DE LA CARRETERA PUNO - ILAVE
DATOS DE LA MUESTRA
[5 empty] | DISEÑO | : MEZCLA ASFÁLTICA PARA BASE
[5 empty] | PROCEDENCIA | : MATERIAL EXISTENTE EN PLATAFORMA
[5 empty] | FECHA | : 03 DE MAYO DEL 2009
[5 empty] | RECICLADO | : BASE EXISTENTE + CARPETA ASFÁLTICA EN FRIO
ENSAYO MARSHALL MODIFICADO
ASTM D-1559
cant de agua | 4% | 4.5% | 5% | 6%
estabilidad seca | 2966.353 | 2992.572 | 2670.227 | 2035.083
RESULTADOS:
[6 empty] | OPTIMO CONTENIDO DE EMULSION, % |  | 4.5
[6 empty] | DENSIDAD BULK SECA, g/cc |  | 2.169404
[6 empty] | ESTABILIDAD, Lb |  | 2992.572 | 500 Lb min.
[6 empty] | PERDIDA DE ESTABILIDAD, % |  | 11.60696 | 50 % max.
[6 empty] | HUMEDAD DE ABSORCION, % |  | 2.327292 | 4% max.
[6 empty] | FLUENCIA ( 0.01" ) |  | 11 | 8 - 18
DOSIFICACION:
[6 empty] | Peso Volumetrico Suelto del Agregado (PVS) |  | 1739.425 | Kg/m3.
[6 empty] | Peso de emulsión asfáltica al 7.0 % |  | 78.274125 | Kg/m3.
[6 empty] | Emulsión Asfáltica CSS-1 |  | 20.78994 | Gal/m3.
[6 empty] | % de agua en mezclado | 7% | 32.16902 | Gal/m3.
[6 empty] | % de humedad de compactación | 4.5% | 20.68009 | Gal/m3.
[6 empty] | Agua a perder antes de compactar |  | 12.00594 | Gal/m3.
32
358.272